## Blad1
Materialöversikt
Tabell 1: Kolstål & Lågtemperaturstål (Carbon & LTCS)
Egenskap | Kolstål (Carbon Steel) | Lågtemperaturstål (LTCS)
Beskrivning | Standardstålet för allmänna applikationer. | Specialbehandlat kolstål för garanterad seghet ner till -46°C.
Typiska Användningsområden | Ångledningar, tryckkärl, vatten, olja. | Kylsystem, gasledningar (LPG/LNG), kalla klimat.
UNS-nummer | K03504, J03002 | K03011, J03003
ASTM Smide/Flänsar | A105N | A350 LF2 CL.1
ASTM Gjutgods/Ventiler | A216 WCB, WCC | A352 LCB, LCC
ASTM Rör (Sömlöst) | A106 Gr.B | A333 Gr.6
ASTM Plåt/Kärl | A515 Gr.60/65/70 | A516 Gr.70 (Normaliserad)
ASTM Rördelar (BW) | A234 WPB | A420 WPL6
Tabell 2: Låglegerade Stål för Hög Temperatur (CrMo Alloys)
Egenskap | 0.5Cr-0.5Mo (P1) | 1Cr-0.5Mo (P12) | 1.25Cr-0.5Mo (P11) | 2.25Cr-1Mo (P22) | 5Cr-0.5Mo (P5) | 9Cr-1Mo (P9)
Beskrivning | Grundläggande CrMo-stål med måttlig styrka vid hög temperatur. | Något bättre krypstyrka och korrosionsresistens än kolstål. | Standardval för många ångsystem, bra balans av prestanda och kostnad. | Mycket vanlig i kraftverk med högre krypstyrka än P11. | Bättre motstånd mot svavelkorrosion än lägre Cr-halter. | Utmärkt varmhållfasthet och motstånd mot väteattacker.
UNS-nummer | K12822 | K11562 | K11597 | K21590 | K41545 | K90941
ASTM Smide/Flänsar | A182 F1 | A182 F12 | A182 F11 | A182 F22 | A182 F5 | A182 F9
ASTM Gjutgods/Ventiler | A217 WC1 | A217 WC6 | A217 WC6 | A217 WC9 | A217 C5 | A217 C12
ASTM Rör (Sömlöst) | A335 P1 | A335 P12 | A335 P11 | A335 P22 | A335 P5 | A335 P9
ASTM Plåt/Kärl | A387 Gr.1 | A387 Gr.12 | A387 Gr.11 | A387 Gr.22 | A387 Gr.5 | A387 Gr.9
ASTM Rördelar (BW) | A234 WP1 | A234 WP12 | A234 WP11 | A234 WP22 | A234 WP5 | A234 WP9
Tabell 3: Martensitiska & Austenitiska Rostfria Stål
Egenskap | 13-Krom (13Cr / Type 410) | 304 | 304L | 304H | 316 | 316L
Beskrivning | Härdbart stål med god styrka. | Standard 18/8 rostfritt. | Lågkolsvariant för svetsning. | Högkolsvariant för högtemperaturstyrka. | Molybden-tillsats för ökad korrosionsresistens. | Lågkolsvariant av 316.
Användning | Ventildetaljer, turbinblad. | Kök, arkitektur. | Processutrustning. | Överhettare, ugnar. | Processindustri, marin. | Processutrustning.
UNS-nummer | S41000 | S30400 | S30403 | S30409 | S31600 | S31603
ASTM Smide | A182 F6a | A182 F304 | A182 F304L | A182 F304H | A182 F316 | A182 F316L
ASTM Gjutgods | A217 CA15 | A351 CF8 | A351 CF3 | A351 CF8 | A351 CF8M | A351 CF3M
ASTM Rör | A268 TP410 | A312 TP304 | A312 TP304L | A312 TP304H | A312 TP316 | A312 TP316L
ASTM Plåt | A240 410 | A240 304 | A240 304L | A240 304H | A240 316 | A240 316L
ASTM Rördelar | - | A403 WP304 | A403 WP304L | A403 WP304H | A403 WP316 | A403 WP316L
Egenskap | 316H | 316Ti | 321/H | 347/H
Beskrivning | Högkolsvariant av 316. | Titan-stabiliserad variant av 316. | Titan-stabiliserad variant av 304. | Niob-stabiliserad variant av 304.
Användning | Överhettare, ångledningar. | Hög temp. & klorider. | Avgassystem. | Flygmotorer, jetdelar.
UNS-nummer | S31609 | S31635 | S32100/ S32109 | S34700/ S34709
ASTM Smide | A182 F316H | A182 F316Ti | A182 F321/H | A182 F347/H
ASTM Gjutgods | A351 CF8M | - | A351 CF8C | A351 CF8C
ASTM Rör | A312 TP316H | A312 TP316Ti | A312 TP321/H | A312 TP347/H
ASTM Plåt | A240 316H | A240 316Ti | A240 321/H | A240 347/H
ASTM Rördelar | A403 WP316H | A403 WP316Ti | A403 WP321/H | A403 WP347/H
Tabell 4: Duplex & Super Austenitiska Stål
Egenskap | Duplex (2205) | Super Austenitic (904L) | Super Austenitic (AL-6XN)
Beskrivning | Modern hybrid med ca dubbla styrkan mot 316L. | Höglegerat stål för svåra korrosiva miljöer. | "6-Molybden" legering med extremt motstånd mot klorider.
Typiska Användningsområden | Offshore, papper & massa, kemikalietankers. | Svavelsyra, fosforsyra. | Havsvatten-system, avsaltning, rökgasrening.
UNS-nummer | S32205 | N08904 | N08367
ASTM Smide/Flänsar | A182 F51/F60 | B625 NO8904 | B691 N08367
ASTM Gjutgods/Ventiler | A890 4A | A351 CN2MCuN | A351 CK3MCuN
ASTM Rör (Sömlöst) | A790 S32205 | A312 TP904L | B676 N08367
ASTM Plåt/Kärl | A240 S32205 | B625 N08904 | B688 N08367
ASTM Rördelar (BW) | A815 S32205 | B366 WP904L | B366 WPNX
Tabell 5: Icke-järnmetaller (Non-ferrous)
Egenskap | Aluminium 6061 | Kopparnickel 90/10 (Cu-Ni) | Kopparnickel 70/30 (Cu-Ni) | Zirkonium 702
Beskrivning | Lätt, stark och korrosionsbeständig aluminiumlegering. | Kopparlegering med utmärkt motstånd mot havsvatten och påväxt (biofouling). | Starkare variant av Cu-Ni med bättre resistens mot strömmande vatten. | Extremt korrosionsbeständig metall, speciellt i starka syror och alkalier.
Typiska Användningsområden | Strukturella komponenter, rörledningar för låg vikt. | Havsvattenledningar, kondensorrör, avsaltningsanläggningar. | Marina applikationer med högre flödeshastigheter. | Kemisk processindustri (syror, alkalier), kärnkraftverk.
UNS-nummer | A96061 | C70600 | C71500 | R60702
EN Motsvarighet | 3.3211 | 2.0872 | 2.0882 | 3.2225
ASTM Smide/Flänsar | B247 | B151 | B151 | B493
ASTM Rör (Sömlöst) | B221 | B466 | B466 | B523
ASTM Plåt/Kärl | B209 | B171 | B171 | B551
Tabell 6: Nickel-legeringar & Titan
Egenskap | Alloy 400 (Monel®) | Alloy 625 (Inconel®) | Alloy C276 (Hastelloy®) | Nickel 200 / 201 | Titanium Gr. 2 / Gr. 3
Beskrivning | Nickel-koppar-legering med utmärkt resistens mot havsvatten. | "Superlegering" med extrem styrka och korrosionsresistens. | En av de mest universellt korrosionsbeständiga legeringarna. | Kommersiellt rent nickel, extremt resistent mot kaustiksoda. | Låg vikt med extremt hög korrosionsbeständighet.
UNS-nummer | N04400 | N06625 | N10276 | N02200 / N02201 | R50400 / R50550
ASTM Smide | B564 N04400 | B564 N06625 | B564 N10276 | B160 N02200/1 | B381 F2/F3
ASTM Gjutgods | A494 M35-1 | A494 CW6MC | A494 CW2M | A494 CZ100/LC1 | B367 C2/C3
ASTM Rör | B165 N04400 | B444 Gr.2 | B622 N10276 | B161 N02200/1 | B348 Gr.2/3 (Stång)
ASTM Plåt | B127 N04400 | B443 N06625 | B575 N10276 | B162 N02200/1 | B265 Gr.2/3
ASTM Rördelar | B366 WPNCM | B366 WPNCMC | B366 WPHC276 | B366 WPN | B363 WPT2/3